## 第三季度
附件
大鹏新区2022年第三季度主要建筑材料监督抽检情况统计表
序号 | 材料类别 | 样品数量 | 合格数量 | 不合格数量 | 合格率（%） | 备注
1 | 钢筋原材（热轧带肋钢筋） | 74 | 73 | 1 | 98.65% | 2022.9.16/SZ-GJ22-02913/大亚湾核电基地应急柴油机保养与检修厂房/单向拉伸极限抗拉强度不合格，经复检，合格。
2 | 混凝土拌合物氯离子含量 | 7 | 7 | 0 | 100%
3 | 硬化混凝土试块 | 14 | 14 | 0 | 100%
4 | 水泥 | 18 | 17 | 1 | 94.44% | 2022.7.7/SZ-SN22-01187/深圳市鹏锦生混凝土有限公司/抗压强度不符合设计要求，2022.7.7/SZ-SN22-01188/深圳市鹏锦生混凝土有限公司/3天抗压强度、28天抗压强度不合格，此批水泥未使用。
5 | 粉煤灰 | 8 | 8 | 0 | 100%
6 | 砂子氯离子 | 9 | 9 | 0 | 100%
7 | 石子物理性能 | 9 | 8 | 1 | 88.89% | 2022.7.7/SZ-SS22-00467/深圳市鹏锦生混凝土有限公司/压碎指标不合格，此批石子已降低标准使用。
8 | 蒸压加气砼砌块 | 2 | 2 | 0 | 100%
9 | 预铺防水卷材 | 3 | 3 | 0 | 100%
10 | 聚合物水泥防水涂料（JS涂料） | 2 | 2 | 0 | 100%
11 | PP-R给水管 | 3 | 3 | 0 | 100%
12 | 给水用聚乙烯（PE）管材 | 2 | 2 | 0 | 100%
13 | PVC-U排水管材 | 9 | 9 | 0 | 100%
14 | 建筑绝缘电工套管 | 4 | 4 | 0 | 100%
15 | 电线 | 8 | 8 | 0 | 100%
16 | 其他 | 101 | 100 | 1 | 99.01% | 2022.9.16/SZ-SS22-00580/大鹏新区全面消除黑臭水体整治-正本清源全覆盖第二阶段工程/砂为细砂，不符合任何的级配区，石粉含量不符合Ⅲ类，已做退场处理。